## PFMEA-P-03
工程FMEA（プレス工程）抜粋
文書番号 | PFMEA-P-03 | 改訂日 | 2025-04-01
対象 | BRK-2201 フロントブラケット、BRK-2205 リアブラケット（順送型・抜き曲げ）
No. | 工程機能 | 故障モード | 影響 | S | 故障原因 | O | 現行の予防管理 | 現行の検出管理 | D | RPN | 関連過去トラ
P-03-01 | 外形抜き | バリ高さ超過（規格0.1mm以下） | 組付け時の手切れ、相手部品のキズ | 6 | パンチ刃先摩耗によるクリアランス拡大 | 4 | 7.5万ショットで研磨（自動保全指示） | 初品・終品のバリ高さ測定 | 5 | 120 | Q-1003, Q-1011, Q-1042
P-03-02 | 外形抜き | バリ高さ超過 | 同上 | 6 | 板厚公差上限材によるクリアランス不足 | 2 | 受入時板厚3点測定 | 初品のバリ高さ測定 | 5 | 60 | Q-1019
P-03-03 | 外形抜き | バリ高さ超過 | 同上 | 6 | 初品検査の未実施（未教育者） | 2 | スキルマップによる作業者認定 | 初品記録なしで量産開始不可 | 3 | 36 | Q-1061
P-03-04 | 穴抜き | 穴位置ずれ | 組付け不可 | 7 | パイロットピン摩耗 | 3 | 月次の金型点検（ピン外径） | 全数ゲージ検査 | 2 | 42 | Q-1055
P-03-05 | 曲げ | 曲げ角度不良 | 組付け不可 | 7 | スプリングバック補正不足 | 3 | 材料変更時の型補正確認 | 初品の角度測定 | 4 | 84 | Q-1036

## 見直しメモ
見直しメモ
P-03-01 は再発が続いている（Q-1003 → Q-1011 → Q-1042）。ショット数の自動集計後も、保全指示の延期で発生した。検出管理が初品・終品のみのため、量産途中の摩耗進行を検出できない。検出度 D=5 の見直しが課題。
新規不具合でバリが出た場合は、P-03-01〜03 のどの故障原因に当たるかを先に切り分ける。